## IMP650
n° Programme | Client | Nuance | Épaisseur Min (en mm) | Épaisseur Max (en mm) | Consigne (en °C) | Tolérance (+/- en °C) | Temps de montee max (en min) | Temps de latence (min) | Temps de maintien (en min) | Temps de maintien mini (en min) | Temps de maintien maxi (en min) | Trempe | Température min bac avant trempe (en °C) | Température max bac avant trempe (en °C) | Température max bac apres trempe (en °C) | Variation température bac (en °C) | Temps transfert (s) | Gradient de descente | Valeur du gradient (°/h) | Température finale (°)
3 | AIRBUS HELICOPTERS | 2024 | 0 | 0,5 | 495 | 5 | 60 | X | 26 | 20 | X | OUI | 10 | 40 | 54 | 14 | 5 | NON | X | X
3 | AIRBUS HELICOPTERS | 2024 PL | 0 | 0,5 | 495 | 5 | 30 | X | 26 | 20 | 30 | OUI | 10 | 40 | 54 | 14 | 5 | NON | X | X
3 | DASSAULT | 2024 | 0 | 0,4 | 495 | 5 | 60 | X | 26 | 20 | 36 | OUI | 10 | 30 | 30 | 10 | 5 | NON | X | X
3 | DASSAULT | 2024 PL | 0 | 0,4 | 495 | 5 | 30 | X | 26 | 20 | 30 | OUI | 10 | 30 | 30 | 10 | 5 | NON | X | X
3 | DASSAULT | 2024 | 0,4 | 0,5 | 495 | 5 | 60 | X | 26 | 20 | 36 | OUI | 10 | 30 | 30 | 10 | 7 | NON | X | X
3 | DASSAULT | 2024 PL | 0,4 | 0,5 | 495 | 5 | 30 | X | 26 | 20 | 30 | OUI | 10 | 30 | 30 | 10 | 7 | NON | X | X
4 | AIRBUS HELICOPTERS | 2024 | 0,5 | 0,8 | 495 | 5 | 60 | X | 31 | 25 | X | OUI | 10 | 40 | 54 | 14 | 7 | NON | X | X
4 | AIRBUS HELICOPTERS | 2024 PL | 0,5 | 0,8 | 495 | 5 | 30 | X | 31 | 25 | 35 | OUI | 10 | 40 | 54 | 14 | 7 | NON | X | X
4 | DASSAULT | 2024 | 0,5 | 0,8 | 495 | 5 | 60 | X | 31 | 25 | 42 | OUI | 10 | 30 | 30 | 10 | 7 | NON | X | X
4 | DASSAULT | 2024 PL | 0,5 | 0,8 | 495 | 5 | 30 | X | 31 | 25 | 35 | OUI | 10 | 30 | 30 | 10 | 7 | NON | X | X
5 | AIRBUS HELICOPTERS | 2024 | 0,8 | 1,6 | 495 | 5 | 60 | X | 36 | 30 | X | OUI | 10 | 40 | 54 | 14 | 10 | NON | X | X
5 | AIRBUS ATLANTIC SAS | 2024 | 0,8 | 1,6 | 495 | 5 | 60 | X | 36 | 30 | X | OUI | 10 | 40 | 54 | 14 | 10 | NON | X | X
5 | FREGATE AERO SUD | 2024 | 0,8 | 1,6 | 495 | 5 | 60 | X | 36 | 30 | X | OUI | 10 | 40 | 54 | 14 | 10 | NON | X | X
5 | ISSOIRE AVIATION | 2024 | 0,8 | 1,6 | 495 | 5 | 60 | X | 36 | 30 | X | OUI | 10 | 40 | 54 | 14 | 10 | NON | X | X
5 | HELICOPTERES GUIMBAL | 2024 | 0,8 | 1,6 | 495 | 5 | 60 | X | 36 | 30 | X | OUI | 10 | 40 | 54 | 14 | 10 | NON | X | X
5 | AIRBUS HELICOPTERS | 2024 PL | 0,8 | 1,6 | 495 | 5 | 30 | X | 36 | 30 | 40 | OUI | 10 | 40 | 54 | 14 | 10 | NON | X | X
5 | AIRBUS ATLANTIC SAS | 2024 PL | 0,8 | 1,6 | 495 | 5 | 30 | X | 36 | 30 | 40 | OUI | 10 | 40 | 54 | 14 | 10 | NON | X | X
5 | FREGATE AERO SUD | 2024 PL | 0,8 | 1,6 | 495 | 5 | 30 | X | 36 | 30 | 40 | OUI | 10 | 40 | 54 | 14 | 10 | NON | X | X
5 | ISSOIRE AVIATION | 2024 PL | 0,8 | 1,6 | 495 | 5 | 30 | X | 36 | 30 | 40 | OUI | 10 | 40 | 54 | 14 | 10 | NON | X | X
5 | DASSAULT | 2024 | 0,8 | 1,6 | 495 | 5 | 60 | X | 36 | 30 | 48 | OUI | 10 | 30 | 30 | 10 | 10 | NON | X | X
5 | DASSAULT | 2024 PL | 0,8 | 1,6 | 495 | 5 | 30 | X | 36 | 30 | 40 | OUI | 10 | 30 | 30 | 10 | 10 | NON | X | X
6 | AIRBUS HELICOPTERS | 2024 | 1,6 | 2,3 | 495 | 5 | 60 | X | 41 | 35 | X | OUI | 10 | 40 | 54 | 14 | 10 | NON | X | X
6 | HELICOPTERES GUIMBAL | 2024 | 1,6 | 2,3 | 495 | 5 | 60 | X | 41 | 35 | X | OUI | 10 | 40 | 54 | 14 | 10 | NON | X | X
6 | AIRBUS HELICOPTERS | 2024 PL | 1,6 | 2,3 | 495 | 5 | 30 | X | 41 | 35 | 45 | OUI | 10 | 40 | 54 | 14 | 10 | NON | X | X
6 | DASSAULT | 2024 | 1,6 | 2,3 | 495 | 5 | 60 | X | 41 | 35 | 54 | OUI | 10 | 30 | 30 | 10 | 10 | NON | X | X
6 | DASSAULT | 2024 PL | 1,6 | 2,3 | 495 | 5 | 30 | X | 41 | 35 | 45 | OUI | 10 | 30 | 30 | 10 | 10 | NON | X | X
7 | AIRBUS HELICOPTERS | 2024 | 2,3 | 3,2 | 495 | 5 | 60 | X | 46 | 40 | X | OUI | 10 | 40 | 54 | 14 | 15 | NON | X | X
7 | HELICOPTERES GUIMBAL | 2024 | 2,3 | 3,2 | 495 | 5 | 60 | X | 46 | 40 | X | OUI | 10 | 40 | 54 | 14 | 15 | NON | X | X
7 | AIRBUS HELICOPTERS | 2024 PL | 2,3 | 3,2 | 495 | 5 | 30 | X | 46 | 40 | 50 | OUI | 10 | 40 | 54 | 14 | 15 | NON | X | X
7 | DASSAULT | 2024 | 2,3 | 3,2 | 495 | 5 | 60 | X | 46 | 40 | 60 | OUI | 10 | 30 | 30 | 10 | 10 | NON | X | X
7 | DASSAULT | 2024 PL | 2,3 | 3,2 | 495 | 5 | 30 | X | 46 | 40 | 50 | OUI | 10 | 30 | 30 | 10 | 10 | NON | X | X
8 | AIRBUS HELICOPTERS | 2024 | 3,2 | 6,4 | 495 | 5 | 60 | X | 56 | 50 | X | OUI | 10 | 40 | 54 | 14 | 15 | NON | X | X
8 | HELICOPTERES GUIMBAL | 2024 | 3,2 | 6,4 | 495 | 5 | 60 | X | 56 | 50 | X | OUI | 10 | 40 | 54 | 14 | 15 | NON | X | X
8 | AIRBUS HELICOPTERS | 2024 PL | 3,2 | 6,4 | 495 | 5 | 60 | X | 56 | 50 | 60 | OUI | 10 | 40 | 54 | 14 | 15 | NON | X | X
8 | DASSAULT | 2024 | 3,2 | 6,4 | 495 | 5 | 60 | X | 56 | 50 | 72 | OUI | 10 | 30 | 30 | 10 | 15 | NON | X | X
8 | DASSAULT | 2024 PL | 3,2 | 6,4 | 495 | 5 | 60 | X | 56 | 50 | 60 | OUI | 10 | 30 | 30 | 10 | 15 | NON | X | X
8 | DASSAULT | T40 | 0 | 2 | 495 | 5 | X | X | 56 | 45 | 60 | NON | X | X | X | X | X | NON | X | X
9 | AIRBUS HELICOPTERS | 6061 | 0 | 0,5 | 535 | 5 | 60 | X | 26 | 20 | X | OUI | 10 | 40 | 54 | 14 | 5 | NON | X | X
10 | AIRBUS HELICOPTERS | 6061 | 0,5 | 0,8 | 535 | 5 | 60 | X | 31 | 25 | X | OUI | 10 | 40 | 54 | 14 | 7 | NON | X | X
11 | AIRBUS HELICOPTERS | 6061 | 0,8 | 1,6 | 535 | 5 | 60 | X | 36 | 30 | X | OUI | 10 | 40 | 54 | 14 | 10 | NON | X | X
12 | AIRBUS HELICOPTERS | 6061 | 1,6 | 2,3 | 535 | 5 | 60 | X | 41 | 35 | X | OUI | 10 | 40 | 54 | 14 | 10 | NON | X | X
13 | AIRBUS HELICOPTERS | 6061 | 2,3 | 3,2 | 535 | 5 | 60 | X | 46 | 40 | X | OUI | 10 | 40 | 54 | 14 | 15 | NON | X | X
14 | AIRBUS HELICOPTERS | 6061 | 3,2 | 6,4 | 535 | 5 | 60 | X | 56 | 50 | X | OUI | 10 | 40 | 54 | 14 | 15 | NON | X | X
16 | DASSAULT | 2024 | X | X | 340 | 10 | X | X | 45 | 30 | 60 | NON | X | X | X | X | X | NON | X | X
16 | DASSAULT | 2024 PL | X | X | 340 | 10 | X | X | 45 | 30 | 60 | NON | X | X | X | X | X | NON | X | X
17 | AIRBUS HELICOPTERS | 2024 | X | X | 300 | 10 | X | X | 45 | 30 | 60 | NON | X | X | X | X | X | NON | X | X
17 | AIRBUS HELICOPTERS | 2024 PL | X | X | 300 | 10 | X | X | 45 | 30 | 60 | NON | X | X | X | X | X | NON | X | X
18 | AIRBUS HELICOPTERS | 5086 | X | X | 385 | 10 | X | X | 66 | 60 | 72 | NON | X | X | X | X | X | NON | X | X
19 | DASSAULT | 5086 | 0 | 3 | 385 | 5 | X | X | 31 | 25 | 35 | NON | X | X | X | X | X | NON | X | X
19 | DASSAULT | 5086 | 3 | 12 | 385 | 5 | X | X | 31 | 25 | 35 | NON | X | X | X | X | X | NON | X | X
20 | AIRBUS HELICOPTERS | 6061 | X | X | 80 | 10 | X | X | 45 | 30 | 60 | NON | X | X | X | X | X | NON | X | X
21 | AIRBUS HELICOPTERS | 6061 | X | X | 170 | 5 | X | X | 490 | 480 | 960 | NON | X | X | X | X | X | NON | X | X
22 | AIRBUS HELICOPTERS | 6061 | X | X | 290 | 10 | X | X | 45 | 30 | 60 | NON | X | X | X | X | X | NON | X | X
23 | AIRBUS HELICOPTERS | 6061 | X | X | 385 | 5 | X | X | 59 | 60 | 72 | NON | X | X | X | X | X | OUI | -35 | 250
23 | AIRBUS HELICOPTERS | 2024 | X | X | 385 | 5 | X | X | 59 | 60 | 72 | NON | X | X | X | X | X | OUI | -35 | 250
23 | HELICOPTERES GUIMBAL | 2024 | X | X | 385 | 5 | X | X | 59 | 60 | 72 | NON | X | X | X | X | X | OUI | -35 | 250
23 | AIRBUS HELICOPTERS | 2024 PL | X | X | 385 | 5 | X | X | 59 | 60 | 72 | NON | X | X | X | X | X | OUI | -35 | 250
23 | DASSAULT | 2024 | X | X | 385 | 5 | X | X | 59 | 60 | 90 | NON | X | X | X | X | X | OUI | -35 | 250
23 | DASSAULT | 2024 PL | X | X | 385 | 5 | X | X | 59 | 60 | 90 | NON | X | X | X | X | X | OUI | -35 | 250
24 | FREGATE AERO | X | X | X | 80 | 3 | X | X | 45 | X | X | NON | X | X | X | X | X | NON | X | X
25 | FREGATE AERO | X | X | X | 200 | 3 | X | X | 45 | X | X | NON | X | X | X | X | X | NON | X | X
26 | FREGATE AERO | X | X | X | 535 | 5 | X | X | 45 | X | X | NON | X | X | X | X | X | NON | X | X
27 | AIRBUS HELICOPTERS | 2024 | 6,4 | 12,7 | 495 | 5 | 60 | X | 66 | 60 | X | OUI | 10 | 40 | 54 | 14 | 15 | NON | X | X
27 | AIRBUS HELICOPTERS | 2024 PL | 6,4 | 12,7 | 495 | 5 | 60 | X | 66 | 60 | 70 | OUI | 10 | 40 | 54 | 14 | 15 | NON | X | X
27 | DASSAULT | 2024 | 6,4 | 12,5 | 495 | 5 | 60 | X | 66 | 60 | 72 | OUI | 10 | 30 | 30 | 10 | 15 | NON | X | X
27 | DASSAULT | 2024 PL | 6,4 | 12,5 | 495 | 5 | 60 | X | 66 | 60 | 72 | OUI | 10 | 30 | 30 | 10 | 15 | NON | X | X
28 | FREGATE AERO | X | X | X | 120 | 5 | X | X | 25 | X | X | NON | X | X | X | X | X | NON | X | X
29 | DASSAULT | 2014 | X | X | 160 | 3 | X | X | 1200 | 1080 | 1320 | NON | X | X | X | X | X | NON | X | X
29 | DASSAULT | 2214 | X | X | 160 | 3 | X | X | 1200 | 1080 | 1320 | NON | X | X | X | X | X | NON | X | X
32 | ZODIAC | 6061 | X | X | 340 | 5 | X | X | 216 | 240 | 264 | NON | X | X | X | X | X | NON | X | X
33 | HELICOPTERES GUIMBAL | X10CRNi18-8 | X | X | 130 | 10 | X | X | 120 | 110 | 150 | NON | X | X | X | X | X | NON | X | X
34 | DASSAULT | 5086 | X | X | 250 | 10 | X | X | 1440 | 1380 | 1500 | NON | X | X | X | X | X | NON | X | X
34 | AAA | 5086 | X | X | 250 | 10 | X | X | 1440 | 1380 | 1500 | NON | X | X | X | X | X | NON | X | X
35 | LORD | 2024 | 0,8 | 1,6 | 493 | 6 | X | 40 | 36 | 30 | X | OUI | X | 32 | 38 | 14 | 10 | NON | X | X
36 | KOPTER | 2024 | 3,18 | 6,35 | 493 | 6 | X | 20 | 56 | 50 | 100 | OUI | X | 32 | 38 | 10 | 15 | NON | X | X
23 | ISSOIRE AVIATION | 2024 | X | X | 385 | 5 | X | X | 59 | 60 | 72 | NON | X | X | X | X | X | OUI | -35 | 250
23 | ISSOIRE AVIATION | 6061 | X | X | 385 | 5 | X | X | 59 | 60 | 72 | NON | X | X | X | X | X | OUI | -35 | 250
23 | ISSOIRE AVIATION | 2024 PL | X | X | 385 | 5 | X | X | 59 | 60 | 72 | NON | X | X | X | X | X | OUI | -35 | 250
23 | ARESIA - WITRY | 2024 | X | X | 385 | 5 | X | X | 59 | 60 | 90 | NON | X | X | X | X | X | OUI | -35 | 250
23 | ARESIA - WITRY | 2024 PL | X | X | 385 | 5 | X | X | 59 | 60 | 90 | NON | X | X | X | X | X | OUI | -35 | 250
37 | AIRBUS HELICOPTERS | 6061 | X | X | 385 | 5 | X | X | 59 | 60 | 72 | NON | X | X | X | X | X | OUI | -35 | 250
38 | AIRBUS HELICOPTERS | X | X | X | 250 | 5 | X | X | 20 | 15 | 25 | NON | X | X | X | X | X | NON | X | X
39 | AVIC INTERNATIONAL HOLDING CORPORATION | 7075 | 2,3 | 3,2 | 466 | 6 | X | 40 | 46 | 40 | X | OUI | X | 32 | 38 | 14 | 15 | NON | X | X
40 | AVIC INTERNATIONAL HOLDING CORPORATION | 7075 | 6,35 | 12,7 | 466 | 6 | X | 40 | 66 | 60 | X | OUI | X | 32 | 38 | 14 | 15 | NON | X | X
41 | AVIC INTERNATIONAL HOLDING CORPORATION | 7075 | 12,7 | 25 | 466 | 6 | X | 40 | 96 | 90 | X | OUI | X | 32 | 38 | 14 | 15 | NON | X | X
42 | AVIC INTERNATIONAL HOLDING CORPORATION | 7075 | X | X | 121 | 6 | X | 40 | 1440 | 1380 | 1500 | NON | X | X | X | X | X | NON | X | X
37 | AIRBUS HELICOPTERS | 2024 | X | X | 385 | 5 | X | X | 59 | 60 | 72 | NON | X | X | X | X | X | OUI | -35 | 250
37 | AIRBUS HELICOPTERS | 2024 PL | X | X | 385 | 5 | X | X | 59 | 60 | 72 | NON | X | X | X | X | X | OUI | -35 | 250
37 | ARESIA - WITRY | 2024 | X | X | 385 | 5 | X | X | 59 | 60 | 90 | NON | X | X | X | X | X | OUI | -35 | 250
37 | ARESIA - WITRY | 2024 PL | X | X | 385 | 5 | X | X | 59 | 60 | 90 | NON | X | X | X | X | X | OUI | -35 | 250
37 | DASSAULT | 2024 | X | X | 385 | 5 | X | X | 59 | 60 | 90 | NON | X | X | X | X | X | OUI | -35 | 250
37 | DASSAULT | 2024 PL | X | X | 385 | 5 | X | X | 59 | 60 | 90 | NON | X | X | X | X | X | OUI | -35 | 250
19 | ARESIA - WITRY | 5086 | 0 | 3 | 385 | 5 | X | X | 31 | 25 | 35 | NON | X | X | X | X | X | NON | X | X
5 | ARESIA - WITRY | 2024 | 0,8 | 1,6 | 495 | 5 | 60 | X | 36 | 30 | 48 | OUI | 10 | 30 | 30 | 10 | 10 | NON | X | X
5 | ARESIA - WITRY | 2024 PL | 0,8 | 1,6 | 495 | 5 | 30 | X | 36 | 30 | 40 | OUI | 10 | 30 | 30 | 10 | 10 | NON | X | X
6 | ARESIA - WITRY | 2024 | 1,6 | 2,3 | 495 | 5 | 60 | X | 41 | 35 | 54 | OUI | 10 | 30 | 30 | 10 | 10 | NON | X | X
6 | ARESIA - WITRY | 2024 PL | 1,6 | 2,3 | 495 | 5 | 30 | X | 41 | 35 | 45 | OUI | 10 | 30 | 30 | 10 | 10 | NON | X | X
7 | ARESIA - WITRY | 2024 | 2,3 | 3,2 | 495 | 5 | 60 | X | 46 | 40 | 60 | OUI | 10 | 30 | 30 | 10 | 10 | NON | X | X
7 | ARESIA - WITRY | 2024 PL | 2,3 | 3,2 | 495 | 5 | 30 | X | 46 | 40 | 50 | OUI | 10 | 30 | 30 | 10 | 10 | NON | X | X
8 | ARESIA - WITRY | 2024 | 3,2 | 6,4 | 495 | 5 | 60 | X | 56 | 50 | 72 | OUI | 10 | 30 | 30 | 10 | 15 | NON | X | X
8 | ARESIA - WITRY | 2024 PL | 3,2 | 6,4 | 495 | 5 | 60 | X | 56 | 50 | 60 | OUI | 10 | 30 | 30 | 10 | 15 | NON | X | X
8 | ARESIA - WITRY | T40 | 0 | 2 | 495 | 5 | X | X | 56 | 45 | 60 | NON | X | X | X | X | X | NON | X | X
16 | ARESIA - WITRY | 2024 | X | X | 340 | 10 | X | X | 45 | 30 | 60 | NON | X | X | X | X | X | NON | X | X
16 | ARESIA - WITRY | 2024 PL | X | X | 340 | 10 | X | X | 45 | 30 | 60 | NON | X | X | X | X | X | NON | X | X
19 | ARESIA - WITRY | 5086 | 3 | 12 | 385 | 5 | X | X | 31 | 25 | 35 | NON | X | X | X | X | X | NON | X | X
37 | HELICOPTERES GUIMBAL | 2024 | X | X | 385 | 5 | X | X | 59 | 60 | 72 | NON | X | X | X | X | X | OUI | -35 | 250
37 | ISSOIRE AVIATION | 2024 PL | X | X | 385 | 5 | X | X | 59 | 60 | 72 | NON | X | X | X | X | X | OUI | -35 | 250
29 | ARESIA - WITRY | 2014 | X | X | 160 | 3 | X | X | 1200 | 1080 | 1320 | NON | X | X | X | X | X | NON | X | X
29 | ARESIA - WITRY | 2214 | X | X | 160 | 3 | X | X | 1200 | 1080 | 1320 | NON | X | X | X | X | X | NON | X | X
34 | ARESIA - WITRY | 5086 | X | X | 250 | 10 | X | X | 1440 | 1380 | 1500 | NON | X | X | X | X | X | NON | X | X
37 | ISSOIRE AVIATION | 2024 | X | X | 385 | 5 | X | X | 59 | 60 | 72 | NON | X | X | X | X | X | OUI | -35 | 250
37 | ISSOIRE AVIATION | 6061 | X | X | 385 | 5 | X | X | 59 | 60 | 72 | NON | X | X | X | X | X | OUI | -35 | 250
Note on G55: François Dumas: La tolérance normative dans l'IFMA861 est de 10°C. Cependant, si on met cette tolérance en critère, le temps de maintien (durée entre la dernière sonde rentrée dans la plage de tolérance et la première sonde sortie de la plage de tolérance) est donc plus grande que pour une tolérance à 5°C, et ceci pour la même longueur de palier. Cela obligerait à avoir des programmes différents entre Dassault (dont le critère normatif est de 5°C) et AH (dont le critère normatif est de 10°C), et donc les pièces AH et Dassault ne pourraient plus être mises dans les mêmes fournées. Comme cela est trop pénalisant pour la prod, décision est prise de mettre 5°C de tolérance aussi sur AH, ce qui nous rend non conforme sur le temps de maintien au vu de la norme mais oblige à être meilleur en homogénéité, ce qui est jugé plus conservatif que le temps de maintien
Note on G56: François Dumas: La tolérance normative dans l'IFMA861 est de 10°C. Cependant, si on met cette tolérance en critère, le temps de maintien (durée entre la dernière sonde rentrée dans la plage de tolérance et la première sonde sortie de la plage de tolérance) est donc plus grande que pour une tolérance à 5°C, et ceci pour la même longueur de palier. Cela obligerait à avoir des programmes différents entre Dassault (dont le critère normatif est de 5°C) et AH (dont le critère normatif est de 10°C), et donc les pièces AH et Dassault ne pourraient plus être mises dans les mêmes fournées. Comme cela est trop pénalisant pour la prod, décision est prise de mettre 5°C de tolérance aussi sur AH, ce qui nous rend non conforme sur le temps de maintien au vu de la norme mais oblige à être meilleur en homogénéité, ce qui est jugé plus conservatif que le temps de maintien
Note on G57: François Dumas: La tolérance normative dans l'IFMA861 est de 10°C. Cependant, si on met cette tolérance en critère, le temps de maintien (durée entre la dernière sonde rentrée dans la plage de tolérance et la première sonde sortie de la plage de tolérance) est donc plus grande que pour une tolérance à 5°C, et ceci pour la même longueur de palier. Cela obligerait à avoir des programmes différents entre Dassault (dont le critère normatif est de 5°C) et AH (dont le critère normatif est de 10°C), et donc les pièces AH et Dassault ne pourraient plus être mises dans les mêmes fournées. Comme cela est trop pénalisant pour la prod, décision est prise de mettre 5°C de tolérance aussi sur AH, ce qui nous rend non conforme sur le temps de maintien au vu de la norme mais oblige à être meilleur en homogénéité, ce qui est jugé plus conservatif que le temps de maintien
Note on G58: François Dumas: La tolérance normative dans l'IFMA861 est de 10°C. Cependant, si on met cette tolérance en critère, le temps de maintien (durée entre la dernière sonde rentrée dans la plage de tolérance et la première sonde sortie de la plage de tolérance) est donc plus grande que pour une tolérance à 5°C, et ceci pour la même longueur de palier. Cela obligerait à avoir des programmes différents entre Dassault (dont le critère normatif est de 5°C) et AH (dont le critère normatif est de 10°C), et donc les pièces AH et Dassault ne pourraient plus être mises dans les mêmes fournées. Comme cela est trop pénalisant pour la prod, décision est prise de mettre 5°C de tolérance aussi sur AH, ce qui nous rend non conforme sur le temps de maintien au vu de la norme mais oblige à être meilleur en homogénéité, ce qui est jugé plus conservatif que le temps de maintien
Note on G77: François Dumas: La tolérance normative dans l'IFMA861 est de 10°C. Cependant, si on met cette tolérance en critère, le temps de maintien (durée entre la dernière sonde rentrée dans la plage de tolérance et la première sonde sortie de la plage de tolérance) est donc plus grande que pour une tolérance à 5°C, et ceci pour la même longueur de palier. Cela obligerait à avoir des programmes différents entre Dassault (dont le critère normatif est de 5°C) et AH (dont le critère normatif est de 10°C), et donc les pièces AH et Dassault ne pourraient plus être mises dans les mêmes fournées. Comme cela est trop pénalisant pour la prod, décision est prise de mettre 5°C de tolérance aussi sur AH, ce qui nous rend non conforme sur le temps de maintien au vu de la norme mais oblige à être meilleur en homogénéité, ce qui est jugé plus conservatif que le temps de maintien
Note on G78: François Dumas: La tolérance normative dans l'IFMA861 est de 10°C. Cependant, si on met cette tolérance en critère, le temps de maintien (durée entre la dernière sonde rentrée dans la plage de tolérance et la première sonde sortie de la plage de tolérance) est donc plus grande que pour une tolérance à 5°C, et ceci pour la même longueur de palier. Cela obligerait à avoir des programmes différents entre Dassault (dont le critère normatif est de 5°C) et AH (dont le critère normatif est de 10°C), et donc les pièces AH et Dassault ne pourraient plus être mises dans les mêmes fournées. Comme cela est trop pénalisant pour la prod, décision est prise de mettre 5°C de tolérance aussi sur AH, ce qui nous rend non conforme sur le temps de maintien au vu de la norme mais oblige à être meilleur en homogénéité, ce qui est jugé plus conservatif que le temps de maintien
Note on G79: François Dumas: La tolérance normative dans l'IFMA861 est de 10°C. Cependant, si on met cette tolérance en critère, le temps de maintien (durée entre la dernière sonde rentrée dans la plage de tolérance et la première sonde sortie de la plage de tolérance) est donc plus grande que pour une tolérance à 5°C, et ceci pour la même longueur de palier. Cela obligerait à avoir des programmes différents entre Dassault (dont le critère normatif est de 5°C) et AH (dont le critère normatif est de 10°C), et donc les pièces AH et Dassault ne pourraient plus être mises dans les mêmes fournées. Comme cela est trop pénalisant pour la prod, décision est prise de mettre 5°C de tolérance aussi sur AH, ce qui nous rend non conforme sur le temps de maintien au vu de la norme mais oblige à être meilleur en homogénéité, ce qui est jugé plus conservatif que le temps de maintien
Note on G82: François Dumas: La tolérance normative dans l'IFMA861 est de 10°C. Cependant, si on met cette tolérance en critère, le temps de maintien (durée entre la dernière sonde rentrée dans la plage de tolérance et la première sonde sortie de la plage de tolérance) est donc plus grande que pour une tolérance à 5°C, et ceci pour la même longueur de palier. Cela obligerait à avoir des programmes différents entre Dassault (dont le critère normatif est de 5°C) et AH (dont le critère normatif est de 10°C), et donc les pièces AH et Dassault ne pourraient plus être mises dans les mêmes fournées. Comme cela est trop pénalisant pour la prod, décision est prise de mettre 5°C de tolérance aussi sur AH, ce qui nous rend non conforme sur le temps de maintien au vu de la norme mais oblige à être meilleur en homogénéité, ce qui est jugé plus conservatif que le temps de maintien
Note on G88: François Dumas: La tolérance normative dans l'IFMA861 est de 10°C. Cependant, si on met cette tolérance en critère, le temps de maintien (durée entre la dernière sonde rentrée dans la plage de tolérance et la première sonde sortie de la plage de tolérance) est donc plus grande que pour une tolérance à 5°C, et ceci pour la même longueur de palier. Cela obligerait à avoir des programmes différents entre Dassault (dont le critère normatif est de 5°C) et AH (dont le critère normatif est de 10°C), et donc les pièces AH et Dassault ne pourraient plus être mises dans les mêmes fournées. Comme cela est trop pénalisant pour la prod, décision est prise de mettre 5°C de tolérance aussi sur AH, ce qui nous rend non conforme sur le temps de maintien au vu de la norme mais oblige à être meilleur en homogénéité, ce qui est jugé plus conservatif que le temps de maintien
Note on G89: François Dumas: La tolérance normative dans l'IFMA861 est de 10°C. Cependant, si on met cette tolérance en critère, le temps de maintien (durée entre la dernière sonde rentrée dans la plage de tolérance et la première sonde sortie de la plage de tolérance) est donc plus grande que pour une tolérance à 5°C, et ceci pour la même longueur de palier. Cela obligerait à avoir des programmes différents entre Dassault (dont le critère normatif est de 5°C) et AH (dont le critère normatif est de 10°C), et donc les pièces AH et Dassault ne pourraient plus être mises dans les mêmes fournées. Comme cela est trop pénalisant pour la prod, décision est prise de mettre 5°C de tolérance aussi sur AH, ce qui nous rend non conforme sur le temps de maintien au vu de la norme mais oblige à être meilleur en homogénéité, ce qui est jugé plus conservatif que le temps de maintien
Note on G107: François Dumas: La tolérance normative dans l'IFMA861 est de 10°C. Cependant, si on met cette tolérance en critère, le temps de maintien (durée entre la dernière sonde rentrée dans la plage de tolérance et la première sonde sortie de la plage de tolérance) est donc plus grande que pour une tolérance à 5°C, et ceci pour la même longueur de palier. Cela obligerait à avoir des programmes différents entre Dassault (dont le critère normatif est de 5°C) et AH (dont le critère normatif est de 10°C), et donc les pièces AH et Dassault ne pourraient plus être mises dans les mêmes fournées. Comme cela est trop pénalisant pour la prod, décision est prise de mettre 5°C de tolérance aussi sur AH, ce qui nous rend non conforme sur le temps de maintien au vu de la norme mais oblige à être meilleur en homogénéité, ce qui est jugé plus conservatif que le temps de maintien
Note on G108: François Dumas: La tolérance normative dans l'IFMA861 est de 10°C. Cependant, si on met cette tolérance en critère, le temps de maintien (durée entre la dernière sonde rentrée dans la plage de tolérance et la première sonde sortie de la plage de tolérance) est donc plus grande que pour une tolérance à 5°C, et ceci pour la même longueur de palier. Cela obligerait à avoir des programmes différents entre Dassault (dont le critère normatif est de 5°C) et AH (dont le critère normatif est de 10°C), et donc les pièces AH et Dassault ne pourraient plus être mises dans les mêmes fournées. Comme cela est trop pénalisant pour la prod, décision est prise de mettre 5°C de tolérance aussi sur AH, ce qui nous rend non conforme sur le temps de maintien au vu de la norme mais oblige à être meilleur en homogénéité, ce qui est jugé plus conservatif que le temps de maintien
Note on G112: François Dumas: La tolérance normative dans l'IFMA861 est de 10°C. Cependant, si on met cette tolérance en critère, le temps de maintien (durée entre la dernière sonde rentrée dans la plage de tolérance et la première sonde sortie de la plage de tolérance) est donc plus grande que pour une tolérance à 5°C, et ceci pour la même longueur de palier. Cela obligerait à avoir des programmes différents entre Dassault (dont le critère normatif est de 5°C) et AH (dont le critère normatif est de 10°C), et donc les pièces AH et Dassault ne pourraient plus être mises dans les mêmes fournées. Comme cela est trop pénalisant pour la prod, décision est prise de mettre 5°C de tolérance aussi sur AH, ce qui nous rend non conforme sur le temps de maintien au vu de la norme mais oblige à être meilleur en homogénéité, ce qui est jugé plus conservatif que le temps de maintien
Note on G113: François Dumas: La tolérance normative dans l'IFMA861 est de 10°C. Cependant, si on met cette tolérance en critère, le temps de maintien (durée entre la dernière sonde rentrée dans la plage de tolérance et la première sonde sortie de la plage de tolérance) est donc plus grande que pour une tolérance à 5°C, et ceci pour la même longueur de palier. Cela obligerait à avoir des programmes différents entre Dassault (dont le critère normatif est de 5°C) et AH (dont le critère normatif est de 10°C), et donc les pièces AH et Dassault ne pourraient plus être mises dans les mêmes fournées. Comme cela est trop pénalisant pour la prod, décision est prise de mettre 5°C de tolérance aussi sur AH, ce qui nous rend non conforme sur le temps de maintien au vu de la norme mais oblige à être meilleur en homogénéité, ce qui est jugé plus conservatif que le temps de maintien

## Revisions
Indice | Auteur | Date | Commentaires
F | F.DUMAS | 2023-02-08 | Ajout du client ARESIA - WITRI (copier coller des lignes de Dassault puis remplacement par Aresia Witri)
G | F.DUMAS | 2023-02-20 | Ajout du client Issoire, Freate Aero Sud, Airbus Atlantic SAS pour programme 5.
H | F.DUMAS | 2023-02-28 | Ajout du client Issoire pour programmes 23 et 37 sur 2024 et 6061 + modification pour programme 23 et 37 du temps de maintien (60min devient 58min)
I | F.DUMAS | 2023-04-04 | Ajout du client Dassault pour programme 27 sur 2024 et 2024PL